## Лист1
Алгоритмы для расчета кривых ликвидуса двухкомпанентных систем по уравнению Шредера-Ле-Шателье
Необходимо задать следующие значения постоянных:
1 Температуру плавления компонента А
2 Температуру плавления компонента В
3 Теплоту плавления компонента А
4 Теплоту плавления компонента В
5 Газовую постоянную компонента R
Компонент А (ввести в соответсвии с заданием)
Тпл | 2803 | К | 2530 | °С
ΔН | -71 | кДж/моль
Компонент В (ввести в соответсвии с заданием)
Тпл | 3073 | К | 2800 | °С
ΔН | -77 | кДж/моль
R | 0.008314 | кДж/(мол∙К)
Расчет температур ликвидуса ведем через 10 мол.% компонента
Для компонента B
T0,9 | 2969.2 | K |  | 2696.2 | °C
T0,8 | 2861.16 | K |  | 2588.16 | °C
T0,7 | 2747.807 | K |  | 2474.807 | °C
T0,6 | 2627.632 | K |  | 2354.632 | °C
T0,5 | 2498.396 | K |  | 2225.396 | °C
T0,4 | 2356.543 | K |  | 2083.543 | °C
Для компонента A
T0,9 | 2709.306 | K |  | 2436.306 | °C
T0,8 | 2611.713 | K |  | 2338.713 | °C
T0,7 | 2509.242 | K |  | 2236.242 | °C
T0,6 | 2400.513 | K |  | 2127.513 | °C
T0,5 | 2283.485 | K |  | 2010.485 | °C
T0,4 | 2154.908 | K |  | 1881.908 | °C
Компонент А, мол.% | Тпл, °С | Компонент В, мол.% | Тпл, °С
100 | 2530 | 100 | 2800
90 | 2436.306 | 90 | 2696.2
80 | 2338.713 | 80 | 2588.16
70 | 2236.242 | 70 | 2474.807
60 | 2127.513 | 60 | 2354.632
50 | 2010.485 | 50 | 2225.396
40 | 1881.908 | 40 | 2083.543